## 工业类
2022年玉溪市工业产品质量监督抽查结果汇总表（第1期）
序号 | 受检企业名称 | 生产企业名称 | 类别 | 受检企业所 在地 | 产品名称 | 规格/型号 | 生产日期 | 抽样时间 | 检验结果 |  |  | 任务 | 检验单位
综合检 验结论
[10 empty] | 标准值 | 实测值
1 | 元江县东农农资经营部 | 山东富田日和肥业有限公司 | 农用化肥 | 元江县 | 复合肥料 | 50kg/袋 | 2022年04月02日/- | 2022-08-05 | 不合格 | 总养分（N+P2O5+K2O）≥50.0 (抽样单明示值) | 47.8 | 市监抽 | 市检测中心
[10 empty] | 氧化钾（K2O）含量≥26.0-1.5 (抽样单明示值) | 23.8
2 | 玉溪茂源肥业有限公司 | 玉溪茂源肥业有限公司 | 农用化肥 | 红塔区 | 有机肥 | 40千克/袋 | 2022年7月5日/- | 2022-08-04 | 不合格 | 有机质的质量分数（以烘干基计）≥40 (抽样单明示值) | 31 | 市监抽 | 市检测中心
3 | 云南澄江立杉生物工程有限公司 | 云南澄江立杉生物工程有限公司 | 农用化肥 | 澄江市 | 精制有机肥 | 40kg/袋 | 2022.7.10/- | 2022-08-04 | 不合格 | 有机质的质量分数（以烘干基计）≥45 (抽样单明示值) | 34 | 市监抽 | 市检测中心
[10 empty] | 酸碱度pH 5.5～8.5 | 5.2
4 | 云南力天卫生用品有限公司 | 云南力天卫生用品有限公司 | 轻工产品 | 江川区 | 精竹缘·超柔面巾纸 | 175mm×180mm×4层 | 2022年3月4日/- | 2022-04-12 | 不合格 | 柔软度纵横向平均 (多层)≤80 | 135 | 市监抽 | 市检测中心
5 | 红塔区红源纸品店 | 云南力天卫生用品有限公司 | 轻工产品 | 江川区 | 品质贵族10卷装 | 100mm×115mm×4层×10卷 | 2022年4月5日/- | 2022-04-14 | 不合格 | 柔软度 （成品层纵横平均）≤200 | 230 | 市监抽 | 市检测中心
6 | 云南创丰塑料制品有限公司 | 云南创丰塑料制品有限公司 | 轻工产品 | 通海县 | 地膜 | 宽1.5m 厚0.01mm | 2022年4月27日/- | 2022-04-28 | 不合格 | 极限偏差 -0.002～+0.003 | -0.003～0 | 市监抽 | 市检测中心
[10 empty] | 平均厚度偏差 -12%～+15% | -18%
[10 empty] | 拉伸负荷-横向≥1.6 | 1.2
7 | 云南亿芯塑业有限公司 | 云南亿芯塑业有限公司 | 轻工产品 | 通海县 | 聚乙烯地膜 | 宽1.6m 厚0.01mm | 2022年4月24日/- | 2022-04-28 | 不合格 | 极限偏差 -0.002～+0.003 | -0.004～0 | 市监抽 | 市检测中心
[10 empty] | 平均厚度偏差 -12%～+15% | -21%
[10 empty] | 拉伸负荷-横向≥1.6 | 1.2
8 | 玉溪致远包装材料有限公司 | 玉溪致远包装材料有限公司 | 轻工产品 | 通海县 | 聚乙烯薄膜 | 1000×0.01(mm) Ⅱ类 | 2022年5月24日/- | 2022-06-14 | 不合格 | 拉伸负荷-横向≥1.6 | 1.2 | 市监抽 | 市检测中心
9 | 云南远方陶瓷有限公司 | 云南远方陶瓷有限公司 | 陶瓷砖 | 易门县 | 佳居星陶瓷 | 600×600×9.5(mm) | 2022年8月17日/- | 2022-08-17 | 不合格 | 吸水率-平均值E ≤0.5 | 3.3 | 市监抽 | 市检测中心
[10 empty] | 吸水率-单个最大值 ≤0.6 | 3.5
[10 empty] | 破坏强度 ≥1300 | 1228
[10 empty] | 断裂 模数-平均值 ≥35 | 31
[10 empty] | 断裂 模数-单个最小值 ≥32 | 30
10 | 云南易门意达陶瓷有限公司 | 云南易门意达陶瓷有限公司 | 陶瓷砖 | 易门县 | 玖拾玖瓷砖 | 600×600×10(mm) | 2022年7月20日/- | 2022-08-18 | 不合格 | 吸水率-平均值E ≤0.5 | 10.5 | 市监抽 | 市检测中心
[10 empty] | 吸水率-单个最大值 ≤0.6 | 10.9
[10 empty] | 破坏强度 ≥1300 | 1181
[10 empty] | 断裂 模数-平均值 ≥35 | 27
[10 empty] | 断裂 模数-单个最小值 ≥32 | 26
11 | 通海鸿源石油有限公司六一加油站 | / | 汽、柴油 | 通海县 | 0号车用柴油 | / | 进货日期：2022年4月13日/- | 2022-04-15 | 合格 |  |  | 市监抽 | 市检测中心
12 | 中海油云南销售有限公司澄江加油站 | / | 汽、柴油 | 澄江市 | 0号车用柴油 | 0号 | 进货日期：2022年4月27日/- | 2022-04-29 | 合格 |  |  | 市监抽 | 市检测中心
13 | 峨山县飞达经贸有限公司白草皮加油站 | / | 汽、柴油 | 峨山县 | 0号车用柴油 | / | 进货日期：2022年2月15日/- | 2022-04-28 | 合格 |  |  | 市监抽 | 市检测中心
14 | 峨山中穆商贸有限公司 | / | 汽、柴油 | 峨山县 | 0号车用柴油 | 0号 | 进货日期：2022年4月10日/- | 2022-04-28 | 合格 |  |  | 市监抽 | 市检测中心
15 | 中国石油天然气股份有限公司云南玉溪销售分公司峨山宝山加油站 | / | 汽、柴油 | 峨山县 | 0#车用柴油 | 0号 | 进货日期：2022年4月12日/- | 2022-04-13 | 合格 |  |  | 市监抽 | 市检测中心
16 | 中国石化销售股份有限公司云南玉溪澄江小窑加油站 | / | 汽、柴油 | 澄江市 | 0号车用柴油 | 0号 | 进货日期：2022年4月17日/- | 2022-04-29 | 合格 |  |  | 市监抽 | 市检测中心
17 | 云南中石化高速石油有限责任公司玉溪峨山加油站 | / | 汽、柴油 | 峨山县 | 0#车用柴油 | 0号 | 进货日期：2022年4月24日/- | 2022-04-28 | 合格 |  |  | 市监抽 | 市检测中心
18 | 中国石油天然气股份有限公司云南玉溪销售分公司峨山双江加油站 | / | 汽、柴油 | 峨山县 | 0号车用柴油 | 0号 | 进货日期：2022年4月26日/- | 2022-04-28 | 合格 |  |  | 市监抽 | 市检测中心
19 | 中海油云南销售有限公司玉溪高新区九龙加油站 | / | 汽、柴油 | 红塔区 | 0号车用柴油 | / | 进货日期：2022年4月10日/- | 2022-04-14 | 合格 |  |  | 市监抽 | 市检测中心
20 | 云南中油昊凯石化有限公司新平戛洒加油站 | / | 汽、柴油 | 新平县 | 0#车用柴油 | 0# | 进货日期：2022年07月29日/- | 2022-08-03 | 合格 |  |  | 市监抽 | 市检测中心
21 | 新平县前程加油站 | / | 汽、柴油 | 新平县 | 0#车用柴油 | 0# | 2022年07月27日/- | 2022-08-04 | 合格 |  |  | 市监抽 | 市检测中心
22 | 云南省新平大明实业有限公司元江分公司 | / | 汽、柴油 | 元江县 | 0#车用柴油 | 0# | 购进日期：2022年07月25日/- | 2022-08-04 | 合格 |  |  | 市监抽 | 市检测中心
23 | 玉溪市红塔区永吉加油站 | / | 汽、柴油 | 红塔区 | 0#车用柴油 | 0# | 2022年07月22日/- | 2022-08-11 | 合格 |  |  | 市监抽 | 市检测中心
24 | 中国石油天然气股份有限公司云南玉溪销售分公司春和加油站 | / | 汽、柴油 | 红塔区 | 0#车用柴油 | 0# | / | 2022-08-11 | 合格 |  |  | 市监抽 | 市检测中心
25 | 中国石化销售股份有限公司云南玉溪江川大街加油站 | / | 汽、柴油 | 江川区 | 0#车用柴油 | / | 进货日期：2022年6月2日 | 2022-06-16 | 合格 |  |  | 市监抽 | 市检测中心
26 | 中国石油天然气股份有限公司云南玉溪销售分公司宇丰加油站 | / | 汽、柴油 | 江川区 | 0#车用柴油 | / | 进货日期：2022年6月8日 | 2022-06-16 | 合格 |  |  | 市监抽 | 市检测中心
27 | 中海油云南销售有限公司通海桑园加油站 | / | 汽、柴油 | 通海县 | 0号车用柴油 | 0号 | 进货日期：2022年7月20日 | 2022-08-01 | 合格 |  |  | 市监抽 | 市检测中心
28 | 华宁县斗阁加油站 | / | 汽、柴油 | 华宁县 | 0号车用柴油 | 0号 | 进货日期：2022年6月30日 | 2022-08-11 | 合格 |  |  | 市监抽 | 市检测中心
29 | 中国石油天然气股份有限公司云南玉溪销售分公司华宁通远加油站 | / | 汽、柴油 | 华宁县 | 0号车用柴油 | 0号 | 进货日期：2022年7月24日 | 2022-08-12 | 合格 |  |  | 市监抽 | 市检测中心
30 | 易门兴园基础设施开发有限公司加油站 | / | 汽、柴油 | 易门县 | 0#车用柴油 | 油罐装 0号 | 进货日期：2022年8月16日 | 2022-08-17 | 合格 |  |  | 市监抽 | 市检测中心
31 | 中国石化销售股份有限公司云南玉溪易门二街加油站 | / | 汽、柴油 | 易门县 | 0#车用柴油 | 油罐装 0号 | 进货日期：2022年8月15日 | 2022-08-17 | 合格 |  |  | 市监抽 | 市检测中心
32 | 峨山县大龙潭供销社加油站 | / | 汽、柴油 | 峨山县 | 0号车用柴油 | 0号 | 进货日期：2022年8月26日 | 2022-09-06 | 合格 |  |  | 市监抽 | 市检测中心
33 | 峨山县森旺加油站 | / | 汽、柴油 | 峨山县 | 0号车用柴油 | 0号 | 进货日期：2022年8月29日/- | 2022-09-06 | 合格 |  |  | 市监抽 | 市检测中心
34 | 中国石化销售股份有限公司云南玉溪澄江凤麓加油站 | / | 汽、柴油 | 澄江市 | 0号车用柴油 | 0号 | 进货日期：2022年8月13日/- | 2022-09-02 | 合格 |  |  | 市监抽 | 市检测中心
35 | 中国石油天然气股份有限公司云南玉溪销售分公司澄江九龙加油站 | / | 汽、柴油 | 澄江市 | 0号车用柴油 | 0号 | 进货日期：2022年8月31日/- | 2022-09-02 | 合格 |  |  | 市监抽 | 市检测中心
36 | 中国石化销售股份有限公司云南玉溪澄江澄马加油站 | / | 汽、柴油 | 澄江市 | 0号车用柴油 | 0号 | 进货日期：2022年8月24日/- | 2022-09-02 | 合格 |  |  | 市监抽 | 市检测中心
37 | 中国石油天然气股份有限公司云南玉溪销售分公司庆城加油站 | / | 汽、柴油 | 红塔区 | 0#车用柴油 | 0# | 购进日期：2022年10月13日/- | 2022-10-24 | 合格 |  |  | 市监抽 | 市检测中心
38 | 中国石油天然气股份有限公司云南玉溪销售分公司任井加油站 | / | 汽、柴油 | 红塔区 | 0#车用柴油 | 0# | 购进日期：2022年10月18日/- | 2022-10-24 | 合格 |  |  | 市监抽 | 市检测中心
39 | 中国石油天然气股份有限公司云南玉溪销售分公司红龙加油站 | / | 汽、柴油 | 红塔区 | 0#车用柴油 | 0# | 购进日期：2022年10月18日/- | 2022-10-24 | 合格 |  |  | 市监抽 | 市检测中心
40 | 中国石化销售股份有限公司云南玉溪九龙加油站 | / | 汽、柴油 | 红塔区 | 0#车用柴油 | 0# | 购进日期：2022年10月24日/- | 2022-10-24 | 合格 |  |  | 市监抽 | 市检测中心
41 | 玉溪市红塔区永吉加油站 | / | 汽、柴油 | 红塔区 | 0#车用柴油 | 0# | 进货日期：2022年9月5日/- | 2022-10-25 | 合格 |  |  | 市监抽 | 市检测中心
42 | 中国石化销售股份有限公司云南玉溪西园加油站 | / | 汽、柴油 | 红塔区 | 0#车用柴油 | 0# | 进货日期：2022年10月15日/- | 2022-10-25 | 合格 |  |  | 市监抽 | 市检测中心
43 | 中国石油天然气股份有限公司云南玉溪销售分公司云西加油站 | / | 汽、柴油 | 红塔区 | 0#车用柴油 | 0# | 进货日期：2022年10月24日/- | 2022-10-25 | 合格 |  |  | 市监抽 | 市检测中心
44 | 云南江磷集团股份有限公司 | 云南江磷集团股份有限公司 | 化工产品 | 江川区 | 工业黄磷 | 槽罐车装 | 2022年6月10日至13日/- | 2022-06-17 | 合格 |  |  | 市监抽 | 市检测中心
45 | 云南澄江志成磷业化工有限责任公司 | 云南澄江志成磷业化工有限责任公司 | 化工产品 | 澄江市 | 工业黄磷 | 30吨/罐 | 2022.8.31/- | 2022-09-02 | 合格 |  |  | 市监抽 | 市检测中心
46 | 华宁昌盛工贸有限公司 | 华宁昌盛工贸有限公司 | 轻工产品 | 华宁县 | 5L聚酯(PET)塑料瓶 | 5L/个 | 2022.8.5/- | 2022-08-12 | 合格 |  |  | 市监抽 | 市检测中心
47 | 新平亚陆山泉水有限公司 | 新平亚陆山泉水有限公司 | 轻工产品 | 新平县 | 聚酯(PET)无汽饮料瓶 | 520mL/瓶 | 2022年08月03日/- | 2022-08-03 | 合格 |  |  | 市监抽 | 市检测中心
48 | 玉溪市兴旺饮料有限公司 | 玉溪市兴旺饮料有限公司 | 轻工产品 | 红塔区 | 聚酯(PET)无汽饮料瓶 | 550mL | 2022.7.2/- | 2022-07-13 | 合格 |  |  | 市监抽 | 市检测中心
49 | 云南世珍泉饮用水有限公司 | 云南世珍泉饮用水有限公司 | 轻工产品 | 澄江市 | 聚酯(PET)无汽饮料瓶 | 510mL/只 | -/20220803 | 2022-08-05 | 合格 |  |  | 市监抽 | 市检测中心
50 | 玉溪金东包装材料有限公司 | 玉溪金东包装材料有限公司 | 轻工产品 | 红塔区 | 聚烯烃塑料瓶 | 500mL | 2022.06.01/- | 2022-07-13 | 合格 |  |  | 市监抽 | 市检测中心
51 | 云南望天树饮料有限公司 | 云南望天树饮料有限公司 | 轻工产品 | 红塔区 | 聚酯(PET)无汽饮料瓶 | 250mL 设计高度150mm | 2022年8月4日/- | 2022-08-04 | 合格 |  |  | 市监抽 | 市检测中心
52 | 云南凯旋饮料有限公司 | 云南凯旋饮料有限公司 | 轻工产品 | 易门县 | 聚烯烃塑料瓶 | 238mL | 2022年08月17日/- | 2022-08-18 | 合格 |  |  | 市监抽 | 市检测中心
53 | 玉溪市展滇包装有限公司 | 玉溪市展滇包装有限公司 | 轻工产品 | 红塔区 | 真空白袋 | 450*130 | 2022年8月31日/220856 | 2022-09-08 | 合格 |  |  | 市监抽 | 市检测中心
54 | 玉溪市展滇包装有限公司 | 玉溪市展滇包装有限公司 | 轻工产品 | 红塔区 | 海底捞60克豆油皮铝箔袋 | 160*140 | 2022年9月8日/220901 | 2022-09-08 | 合格 |  |  | 市监抽 | 市检测中心
55 | 玉溪市嘉彩印刷有限公司 | 玉溪市嘉彩印刷有限公司 | 轻工产品 | 红塔区 | 西点盒 | 120mm×100mm | 2022年9月1日/- | 2022-09-08 | 合格 |  |  | 市监抽 | 市检测中心
56 | 玉溪市东风彩印有限公司 | 玉溪市东风彩印有限公司 | 轻工产品 | 红塔区 | 包装用纸盒(枕形盒) | 异形盒 | 2022年7月10日/- | 2022-07-13 | 合格 |  |  | 市监抽 | 市检测中心
57 | 云南滇溪水业发展股份有限公司 | 云南滇溪水业发展股份有限公司 | 轻工产品 | 易门县 | 聚酯(PET)无汽饮料瓶 | 520mL 设计高度：217mm | 2022年7月21日/- | 2022-07-21 | 合格 |  |  | 市监抽 | 市检测中心
58 | 玉溪梅源饮用水有限责任公司 | 玉溪梅源饮用水有限责任公司 | 轻工产品 | 红塔区 | 聚酯(PET)无汽饮料瓶 | 500mL | 2022年6月1日/- | 2022-07-13 | 合格 |  |  | 市监抽 | 市检测中心
59 | 玉溪市江川区润洁纸制品有限公司 | 玉溪市江川区润洁纸制品有限公司 | 轻工产品 | 江川区 | 雪柔雅抽取式面巾纸 | 140mm×180mm×3层(420张) | 2022年02月23日/- | 2022-04-12 | 合格 |  |  | 市监抽 | 市检测中心
60 | 玉溪市江川区润洁纸制品有限公司 | 玉溪市江川区润洁纸制品有限公司 | 轻工产品 | 江川区 | 润洁可湿水卷纸12卷 | 100mm×100mm×12卷 | 2022年03月28日/- | 2022-04-12 | 合格 |  |  | 市监抽 | 市检测中心
61 | 云南南兴纸业有限公司 | 云南南兴纸业有限公司 | 轻工产品 | 江川区 | 艾嘉155抽取式面巾纸 | 180mm×155mm×4层 | 2022年3月7日/- | 2022-04-12 | 合格 |  |  | 市监抽 | 市检测中心
62 | 云南南兴纸业有限公司 | 云南南兴纸业有限公司 | 轻工产品 | 江川区 | 艾嘉柔韧经典装10卷 | 100mm×110mm×5层×10卷 | 2022年4月1日/- | 2022-04-12 | 合格 |  |  | 市监抽 | 市检测中心
63 | 云南力天卫生用品有限公司 | 云南力天卫生用品有限公司 | 轻工产品 | 江川区 | 时代风云·精品本色10卷 | 100mm×113mm×5层×10卷/提 | 2022年1月6日/- | 2022-04-12 | 合格 |  |  | 市监抽 | 市检测中心
64 | 玉溪市江川区翠湖纸品厂 | 玉溪市江川区翠湖纸品厂 | 轻工产品 | 江川区 | 汽车立式水杯抽纸 | 126mm×180mm×3层×30抽 | 2021年11月21日/- | 2022-04-12 | 合格 |  |  | 市监抽 | 市检测中心
65 | 玉溪和润纸业有限公司 | 玉溪和润纸业有限公司 | 轻工产品 | 江川区 | 传世品位·本色155抽纸(3连包) | 155mm×180mm×3层×3包/提 | 2022年3月1日/- | 2022-04-12 | 合格 |  |  | 市监抽 | 市检测中心
66 | 玉溪和润纸业有限公司 | 玉溪和润纸业有限公司 | 轻工产品 | 江川区 | 品位精品140抽纸 | 135mm×180mm×3层 450张 | 2022年4月1日/- | 2022-04-12 | 合格 |  |  | 市监抽 | 市检测中心
67 | 云南金晨纸业有限公司 | 云南金晨纸业有限公司 | 轻工产品 | 华宁县 | 维达卫生纸 | 4层 138mm×104mm/节 | 2022年4月6日/- | 2022-04-13 | 合格 |  |  | 市监抽 | 市检测中心
68 | 华宁县宁海包装工贸有限责任公司 | 华宁县宁海包装工贸有限责任公司 | 轻工产品 | 华宁县 | 聚乙烯微膜 | 900mm×0.01mm | 2022年2月25日/1127580-50 | 2022-04-13 | 合格 |  |  | 市监抽 | 市检测中心
69 | 红塔区兴茂纸业 | 云南竹江纸业有限公司·昆明春城纸巾厂生产 | 轻工产品 | 红塔区 | 竹江本布本色140抽纸 | 180mm×140mm×3层 | 2021年1月3日/- | 2022-04-14 | 合格 |  |  | 市监抽 | 市检测中心
70 | 红塔区兴茂纸业 | 昆明市官渡区鑫康纸品厂 | 轻工产品 | 红塔区 | 初风本色卷纸 | 100mm×100mm×4层×10卷 | 2021年11月11日/- | 2022-04-14 | 合格 |  |  | 市监抽 | 市检测中心
71 | 红塔区新友百货批发部 | 云南云景林纸股份有限公司 | 轻工产品 | 红塔区 | 思景牌卫生纸 | 100mm×138mm(4层) | 2022年3月15日/- | 2022-04-14 | 合格 |  |  | 市监抽 | 市检测中心
72 | 赵金萍 | 云南回头客纸业有限公司 | 轻工产品 | 江川区 | 翠千峰雪自然原木14卷 | 100mm×115mm×4层×14卷 | 2022年3月13日/- | 2022-04-14 | 合格 |  |  | 市监抽 | 市检测中心
73 | 峨山嘉利达商贸有限公司 | 昆明丰宏纸制品加工有限公司 | 轻工产品 | 峨山县 | 大板厚3层/330型(可湿水抽取式面巾纸) | 128mm×180mm×3层 330张×6包 | 2021年5月19日/- | 2022-04-19 | 合格 |  |  | 市监抽 | 市检测中心
74 | 易门龙泉腾捷百货经营部 | 云南万达纸业有限公司 | 轻工产品 | 易门县 | 百布3层140抽3包装 | 190mm×154mm×3层×140抽(420张) | 2020年5月16日/- | 2022-04-26 | 合格 |  |  | 市监抽 | 市检测中心
75 | 易门龙泉腾捷百货经营部 | 昆明丰宏纸制品加工有限公司 | 轻工产品 | 易门县 | 可竹甄品可湿水本色10卷 | 97mm×120mm×200节×10卷 | 2021年07月14日/- | 2022-04-26 | 合格 |  |  | 市监抽 | 市检测中心
76 | 玉溪市旭日塑料有限责任公司 | 玉溪市旭日塑料有限责任公司 | 轻工产品 | 红塔区 | 聚乙烯地膜 | Ⅱ类 1100×0.01(mm) | 2022年6月5日/- | 2022-06-07 | 合格 |  |  | 市监抽 | 市检测中心
77 | 玉溪市旭日塑料有限责任公司 | 玉溪市旭日塑料有限责任公司 | 轻工产品 | 红塔区 | 银灰/黑地膜 | Ⅱ类 1100×0.015(mm) | 2022年6月5日/- | 2022-06-07 | 合格 |  |  | 市监抽 | 市检测中心
78 | 玉溪市旭日塑料有限责任公司 | 玉溪市旭日塑料有限责任公司 | 轻工产品 | 红塔区 | 聚乙烯农膜 | A类 2000×0.06(mm) | 2022年5月15日/- | 2022-06-07 | 合格 |  |  | 市监抽 | 市检测中心
79 | 玉溪市旭日塑料有限责任公司 | 玉溪市旭日塑料有限责任公司 | 轻工产品 | 红塔区 | 黑色聚乙烯地膜 | Ⅱ类 1000×0.01(mm) | 2022年6月5日/- | 2022-06-07 | 合格 |  |  | 市监抽 | 市检测中心
80 | 戛洒镇新合农家店 | 云南柔竹纸业有限公司 | 轻工产品 | 新平县 | 云上竹雨舒柔本色10卷 | 105mm×100mm×5层×10卷 | 2021年04月05日/- | 2022-06-08 | 合格 |  |  | 市监抽 | 市检测中心
81 | 峨山嘉利达商贸有限公司 | 云南云景林纸股份有限公司 | 轻工产品 | 峨山县 | 思景牌卫生纸 | 100mm×145mm(5层) | 2022年3月11日/- | 2022-04-19 | 合格 |  |  | 市监抽 | 市检测中心
82 | 通海县国强商贸有限责任公司平一阳光店 | 曲靖嘉信和纸业有限公司 | 轻工产品 | 通海县 | 如初本色5层有芯10卷(2000) | 100mm×130mm×170节/卷(5层) | 2021年10月18日/- | 2022-07-27 | 合格 |  |  | 市监抽 | 市检测中心
83 | 澄江恒毅商贸有限责任公司 | 中顺洁柔(云浮)纸业有限公司 | 轻工产品 | 澄江市 | 洁柔牌卫生纸(Face油画有芯) | 108mm×138mm/节(4层) | 2022年3月4日/- | 2022-08-02 | 合格 |  |  | 市监抽 | 市检测中心
84 | 元江县春风批发部 | 云南新平南恩糖纸有限责任公司 | 轻工产品 | 通海县 | 源素原浆本色卷纸 | 100mm×95mm×4层×12卷 | 2022年6月11日/- | 2022-08-04 | 合格 |  |  | 市监抽 | 市检测中心
85 | 云南福旺生物科技有限公司 | 云南福旺生物科技有限公司 | 农用化肥 | 峨山县 | 有机肥料 | 40kg/袋 | 2022年02月07日/- | 2022-04-13 | 合格 |  |  | 市监抽 | 市检测中心
86 | 通海现代生物肥业有限公司 | 通海现代生物肥业有限公司 | 农用化肥 | 通海县 | 现代有机肥 | 40千克/袋 | 20220311/- | 2022-04-15 | 合格 |  |  | 市监抽 | 市检测中心
87 | 云南源天生物集团肥业有限公司 | 云南源天生物集团肥业有限公司 | 农用化肥 | 峨山县 | 复合肥料 | 50kg/袋 | 2022年03月02日/- | 2022-04-13 | 合格 |  |  | 市监抽 | 市检测中心
88 | 新平正忠化肥经营部 | 云南祥丰化肥股份有限公司 | 农用化肥 | 新平县 | 复合肥料 | 40kg/袋 | 2022年03月06日/- | 2022-08-03 | 合格 |  |  | 市监抽 | 市检测中心
89 | 新平漠沙德胜农资店 | 云南新正达磷化工有限公司 | 农用化肥 | 新平县 | 复合肥料 | 40kg/袋 | 2022年06月30日/- | 2022-08-03 | 合格 |  |  | 市监抽 | 市检测中心
90 | 新平漠沙德胜农资店 | 云南祥丰化肥股份有限公司 | 农用化肥 | 新平县 | 复合肥料 | 40kg/袋 | 2022年03月01日/- | 2022-08-03 | 合格 |  |  | 市监抽 | 市检测中心
91 | 玉溪市红塔区农资有限责任公司元江分公司 | 云南天腾化工有限公司 | 农用化肥 | 元江县 | 复合肥料 | 40kg/袋 | 2022年04月18日/- | 2022-08-05 | 合格 |  |  | 市监抽 | 市检测中心
92 | 玉溪市红塔区农资有限责任公司元江分公司 | 贵州西洋实业有限公司 | 农用化肥 | 元江县 | 复合肥料 | 50kg/袋 | 2021年12月02日/- | 2022-08-05 | 合格 |  |  | 市监抽 | 市检测中心
93 | 元江丰必达农资经营部 | 眉山市新都化工复合肥有限公司 | 农用化肥 | 元江县 | 复合肥料 | 40kg/袋 | -/20211027130K | 2022-08-05 | 合格 |  |  | 市监抽 | 市检测中心
94 | 元江丰必达农资经营部 | 广州市凯米瑞化肥有限公司 | 农用化肥 | 元江县 | 复合肥料 | 40kg/袋 | 2022年05月05日/- | 2022-08-05 | 合格 |  |  | 市监抽 | 市检测中心
95 | 红塔区金色太阳农资经营部 | 新洋丰农业科技股份有限公司 | 农用化肥 | 红塔区 | 复合肥料 | 25kg/袋 | 2022年04月23日/- | 2022-08-10 | 合格 |  |  | 市监抽 | 市检测中心
96 | 红塔区恒峰农业技术服务部 | 贵州西洋实业有限公司 | 农用化肥 | 红塔区 | 稳定性复合肥料 | 40kg/袋 | 2022年04月08日/- | 2022-08-10 | 合格 |  |  | 市监抽 | 市检测中心
97 | 红塔区恒峰农业技术服务部 | 贵州西洋实业有限公司 | 农用化肥 | 红塔区 | 复合肥料 | 40kg/袋 | 2022年3月20日/- | 2022-08-10 | 合格 |  |  | 市监抽 | 市检测中心
98 | 玉溪烔炜农业发展有限公司 | 中盐美福生态肥业有限公司 | 农用化肥 | 红塔区 | 复合肥料 | 40kg/袋 | 2022年01月20日/- | 2022-08-10 | 合格 |  |  | 市监抽 | 市检测中心
99 | 玉溪烔炜农业发展有限公司 | 湖北大峈口化工有限责任公司 | 农用化肥 | 红塔区 | 复合肥料 | 40kg/袋 | 2022年2月/- | 2022-08-10 | 合格 |  |  | 市监抽 | 市检测中心
100 | 云南省玉溪化肥厂有限责任公司 | 云南省玉溪化肥厂有限责任公司 | 农用化肥 | 红塔区 | 复合肥料 | 40kg | 2022年4月04日/- | 2022-07-12 | 合格 |  |  | 市监抽 | 市检测中心
101 | 云南省玉溪化肥厂有限责任公司 | 云南省玉溪化肥厂有限责任公司 | 农用化肥 | 红塔区 | 过磷酸钙 | 50kg | 2022年7月02日/- | 2022-07-12 | 合格 |  |  | 市监抽 | 市检测中心
102 | 玉溪国丰农资有限责任公司 | / | 农用化肥 | 江川区 | 复合肥料 | 40kg | 2022年5月5日/- | 2022-06-16 | 合格 |  |  | 市监抽 | 市检测中心
103 | 云南喜怡农农资有限公司 | 贵州开磷息烽合成氨有限责任公司 | 农用化肥 | 通海县 | 复合肥料 | 50kg/袋 | /20220503320C | 2022-08-01 | 合格 |  |  | 市监抽 | 市检测中心
104 | 玉溪市江川区供销合作社农业生产资料公司 | / | 农用化肥 | 江川区 | 史丹利复合肥料 | 50kg | -/211101029 | 2022-06-16 | 合格 |  |  | 市监抽 | 市检测中心
105 | 玉溪国丰农资有限责任公司 | / | 农用化肥 | 江川区 | 稳定性复合肥料 | 40kg | 2022年03月03日/- | 2022-06-16 | 合格 |  |  | 市监抽 | 市检测中心
106 | 云南通海锦达穂丰好复合肥有限公司 | 云南通海锦达穂丰好复合肥有限公司 | 农用化肥 | 通海县 | 农家乐复合肥料 | 40kg/袋 | 2022.08.07/- | 2022-08-11 | 合格 |  |  | 市监抽 | 市检测中心
107 | 云南纵横肥料有限公司 | 云南纵横肥料有限公司 | 农用化肥 | 易门县 | 复合肥料 | 40kg/袋 | 2022年7月26日/- | 2022-08-18 | 合格 |  |  | 市监抽 | 市检测中心
108 | 峨山县化念镇惠源农资经营店 | 沃夫特复合肥有限公司 | 农用化肥 | 峨山县 | 大量元素水溶肥料 | 40kg/袋 | 2022年01月20日/- | 2022-08-03 | 合格 |  |  | 市监抽 | 市检测中心
109 | 玉溪市江川区供销合作社农业生产资料公司 | / | 农用化肥 | 江川区 | 撒可富复合肥料 | 40kg | 2021年6月19日/- | 2022-06-16 | 合格 |  |  | 市监抽 | 市检测中心
110 | 玉溪银河磷化有限公司 | 玉溪银河磷化有限公司 | 农用化肥 | 红塔区 | 钙镁磷肥 | 50kg/袋 | 2022年6月9日/- | 2022-07-12 | 合格 |  |  | 市监抽 | 市检测中心
111 | 云南喜怡农农资有限公司 | 当阳市绿源化工有限公司 | 农用化肥 | 通海县 | 复合肥料 | 50kg/袋 | -/220220204332 | 2022-08-01 | 合格 |  |  | 市监抽 | 市检测中心
112 | 峨山县富良棚小马农资技术服务部 | 云南祥丰化肥股份有限公司 | 农用化肥 | 峨山县 | 滇弘祥复合肥料 | 40kg/袋 | 2022.05.20/- | 2022-08-02 | 合格 |  |  | 市监抽 | 市检测中心
113 | 峨山县富良棚乡轩乐营养科技植物营养中心 | 云南润杰农业科技股份有限公司 | 农用化肥 | 峨山县 | 大量元素水溶肥料 | 20kg/袋 | 2022.05.23/- | 2022-08-02 | 合格 |  |  | 市监抽 | 市检测中心
114 | 易门龙泉老杨农资经营部 | 云南大庄园肥业有限公司 | 农用化肥 | 易门县 | 大庄园复合肥料 | 40kg/袋 | 2022年03月06日/- | 2022-08-17 | 合格 |  |  | 市监抽 | 市检测中心
115 | 易门龙泉老杨农资经营部 | 云南绿之源肥业有限公司 | 农用化肥 | 易门县 | 大庄园复合肥料（蔬菜花卉专用肥） | 40kg/袋 | 2022年04月01日/- | 2022-08-17 | 合格 |  |  | 市监抽 | 市检测中心
116 | 易门龙泉好帮手农资店 | 广东绿源复合肥有限公司 | 农用化肥 | 易门县 | 挪威诺法特镁佳复合肥料 | 25kg/袋 | 2022年08月20日/- | 2022-08-17 | 合格 |  |  | 市监抽 | 市检测中心
117 | 易门龙泉好帮手农资店 | 云南云之叶生物科技有限公司 | 农用化肥 | 易门县 | 复合肥料(云南烟草专用肥) | 50kg/袋 | 2021年12月8日/- | 2022-08-17 | 合格 |  |  | 市监抽 | 市检测中心
118 | 通海县好天年农资有限责任公司 | 广州市凯米瑞化肥有限公司 | 农用化肥 | 通海县 | 复合肥料 | 50kg/袋 | -/202105102 | 2022-08-01 | 合格 |  |  | 市监抽 | 市检测中心
119 | 澄江市文兰农资经营部 | 沃夫特复合肥料有限公司 | 农用化肥 | 澄江市 | 复合肥料 | 50kg/袋 | -/20220624 | 2022-08-04 | 合格 |  |  | 市监抽 | 市检测中心
120 | 华宁宁州胡鑫农资经营部 | 四川宏达股份有限公司 | 农用化肥 | 华宁县 | 复合肥料 | 40kg/袋 | -/- | 2022-08-11 | 合格 |  |  | 市监抽 | 市检测中心
121 | 通海兴耀农资经营部 | 史丹利农业集团股份有限公司 | 农用化肥 | 通海县 | 复合肥料 | 25kg/袋 | -/[SD]SDFHFL2021-01368 | 2022-08-02 | 合格 |  |  | 市监抽 | 市检测中心
122 | 华宁宁州老袁农资经营部 | 云南昆明宝龙肥业有限公司 | 农用化肥 | 华宁县 | 复合肥料 | 40kg/袋 | 2022年6月13日/- | 2022-08-11 | 合格 |  |  | 市监抽 | 市检测中心
123 | 华宁宁州老袁农资经营部 | 昆明农家乐复合肥有限责任公司 | 农用化肥 | 华宁县 | 复合肥料 | 50kg/袋 | -/2022062604 | 2022-08-11 | 合格 |  |  | 市监抽 | 市检测中心
124 | 峨山县化念周丽农资店 | 全正大诺泰尔化学有限公司 | 农用化肥 | 峨山县 | 复合肥料 | 50kg/袋 | 2022年04月27日/- | 2022-08-03 | 合格 |  |  | 市监抽 | 市检测中心
125 | 峨山县丫勒好石农资店 | 山西德盛丰农业科技有限公司 | 农用化肥 | 峨山县 | 康朴福地力大量元素水溶配料 | 20kg/袋 | 2022.5.02/- | 2022-08-02 | 合格 |  |  | 市监抽 | 市检测中心
126 | 通海县好天年农资有限责任公司 | 云南解化清洁能源开发有限公司解化化工分公司 | 农用化肥 | 通海县 | 复合肥料 | 40kg/袋 | -/21113005 | 2022-08-01 | 合格 |  |  | 市监抽 | 市检测中心
127 | 峨山县利民农资经营部 | 云南大庄园肥业有限公司 | 农用化肥 | 峨山县 | 复合肥料 | 40kg/袋 | 2021年11月01日/- | 2022-08-03 | 合格 |  |  | 市监抽 | 市检测中心
128 | 云南天宜肥业有限公司 | 云南天宜肥业有限公司 | 农用化肥 | 江川区 | 复合肥料 | 40kg/袋 | 2022.5.17/- | 2022-06-17 | 合格 |  |  | 市监抽 | 市检测中心
129 | 峨山县福祥水暖建材批发部 | 云南联塑科技发展有限公司 | 塑料管材 | 峨山县 | 冷热水用聚丙烯(PP-R)管材 | S3.2 dn20×en2.8 | 2021年12月26日/- | 2022-04-19 | 合格 |  |  | 市监抽 | 市检测中心
130 | 峨山县福祥水暖建材批发部 | 云南联塑科技发展有限公司 | 塑料管材 | 峨山县 | 冷热水用聚丙烯(PP-R)管材 | S5 dn20×en2.0 | 2021年5月21日/- | 2022-04-19 | 合格 |  |  | 市监抽 | 市检测中心
131 | 易门龙泉福发建材经营部 | 云南联塑科技发展有限公司 | 塑料管材 | 易门县 | 冷热水用聚丙烯(PP-R)管材 | S5 dn20×en2.0 | 2022年3月18日/- | 2022-04-26 | 合格 |  |  | 市监抽 | 市检测中心
132 | 易门龙泉福发建材经营部 | 云南联塑科技发展有限公司 | 塑料管材 | 易门县 | 冷热水用聚丙烯(PP-R)管材 | S3.2 dn20×en2.8 | 2022年3月31日/- | 2022-04-26 | 合格 |  |  | 市监抽 | 市检测中心
133 | 江川区杨仕坤五金店 | 云南联塑科技发展有限公司 | 塑料管材 | 江川区 | 冷热水用聚丙烯(PP-R)管材 | S3.2 dn32×en4.4 | 2021年12月14日/- | 2022-06-07 | 合格 |  |  | 市监抽 | 市检测中心
134 | 江川区杨仕坤五金店 | 云南联塑科技发展有限公司 | 塑料管材 | 江川区 | 冷热水用聚丙烯(PP-R)管材 | S3.2 dn25×en3.5 | 2022年3月22日/- | 2022-06-07 | 合格 |  |  | 市监抽 | 市检测中心
135 | 江川区杨仕坤五金店 | 云南联塑科技发展有限公司 | 塑料管材 | 江川区 | 冷热水用聚丙烯(PP-R)管材 | S3.2 dn20×en2.8 | 2022年2月9日/- | 2022-06-07 | 合格 |  |  | 市监抽 | 市检测中心
136 | 戛洒茂盛建材经营部 | 云南联塑科技发展有限公司 | 塑料管材 | 新平县 | 冷热水用聚丙烯(PP-R)管材 | S3.2 dn20×en2.8 | 2022年3月29日/- | 2022-06-08 | 合格 |  |  | 市监抽 | 市检测中心
137 | 戛洒茂盛建材经营部 | 云南联塑科技发展有限公司 | 塑料管材 | 新平县 | 冷热水用聚丙烯(PP-R)管材 | S3.2 dn25×en3.5 | 2021年7月18日/- | 2022-06-08 | 合格 |  |  | 市监抽 | 市检测中心
138 | 戛洒茂盛建材经营部 | 云南联塑科技发展有限公司 | 塑料管材 | 新平县 | 冷热水用聚丙烯(PP-R)管材 | S3.2 dn32×en4.4 | 2020年12月29日/- | 2022-06-08 | 合格 |  |  | 市监抽 | 市检测中心
139 | 云南联塑科技发展有限公司 | 云南联塑科技发展有限公司 | 塑料管材 | 江川区 | 给水用聚乙烯(PE管材) | DN50×4.6mm 1.6MPa | 2022年4月15日/- | 2022-06-16 | 合格 |  |  | 市监抽 | 市检测中心
140 | 云南联塑科技发展有限公司 | 云南联塑科技发展有限公司 | 塑料管材 | 江川区 | 建筑排水用PVC-U管 | DN75×2.3mm | 2022年6月7日/- | 2022-06-16 | 合格 |  |  | 市监抽 | 市检测中心
141 | 高新区华能水电设备经营部 | 云南联塑科技发展有限公司 | 塑料管材 | 高新区 | 冷热水用聚丙烯(PP-R)管材 | S3.2 dn32×en4.4 | 2021年11月15日/- | 2022-08-15 | 合格 |  |  | 市监抽 | 市检测中心
142 | 高新区华能水电设备经营部 | 云南联塑科技发展有限公司 | 塑料管材 | 高新区 | 冷热水用聚丙烯(PP-R)管材 | S3.2 dn25×en3.5 | 2021年12月7日/- | 2022-08-15 | 合格 |  |  | 市监抽 | 市检测中心
143 | 高新区华能水电设备经营部 | 云南联塑科技发展有限公司 | 塑料管材 | 高新区 | 冷热水用聚丙烯(PP-R)管材 | S5 dn25×en2.3 | 2022年5月6日/- | 2022-08-15 | 合格 |  |  | 市监抽 | 市检测中心
144 | 高新区华能水电设备经营部 | 云南联塑科技发展有限公司 | 塑料管材 | 高新区 | 冷热水用聚丙烯(PP-R)管材 | S5 dn20×en2.0 | 2022年5月6日/- | 2022-08-15 | 合格 |  |  | 市监抽 | 市检测中心
145 | 玉溪昆裕达商贸有限公司 | 重庆永高塑业发展有限公司 | 塑料管材 | 高新区 | 给水用PP-R冷热水管材 | S3.2 dn32×en4.4(mm) | 2021年3月4日/- | 2022-08-15 | 合格 |  |  | 市监抽 | 市检测中心
146 | 玉溪昆裕达商贸有限公司 | 重庆永高塑业发展有限公司 | 塑料管材 | 高新区 | 给水用PP-R冷热水管材 | S3.2 dn25×en3.5(mm) | 2021年12月25日/- | 2022-08-15 | 合格 |  |  | 市监抽 | 市检测中心
147 | 玉溪昆裕达商贸有限公司 | 重庆永高塑业发展有限公司 | 塑料管材 | 高新区 | 给水用PP-R冷热水管材 | S4 dn32×en3.6(mm) | 2020年12月25日/- | 2022-08-15 | 合格 |  |  | 市监抽 | 市检测中心
148 | 玉溪昆裕达商贸有限公司 | 重庆永高塑业发展有限公司 | 塑料管材 | 高新区 | 给水用PP-R冷热水管材 | S4 dn25×en2.8(mm) | 2021年3月18日/- | 2022-08-15 | 合格 |  |  | 市监抽 | 市检测中心
149 | 云南伟珉商贸有限公司 | 日丰企业集团 | 塑料管材 | 高新区 | 冷热水管材(橙色) | S3.2 dn20×2.8 | 2021年4月16日/- | 2022-08-15 | 合格 |  |  | 市监抽 | 市检测中心
150 | 云南伟珉商贸有限公司 | 日丰企业集团 | 塑料管材 | 高新区 | 冷热水管材(橙色) | S3.2 dn25×3.5 | 2021年8月14日/- | 2022-08-15 | 合格 |  |  | 市监抽 | 市检测中心
151 | 云南伟珉商贸有限公司 | 日丰企业集团 | 塑料管材 | 高新区 | 冷热水管材(绿色) | S3.2 dn20×2.8 | 2021年4月18日/- | 2022-08-15 | 合格 |  |  | 市监抽 | 市检测中心
152 | 云南伟珉商贸有限公司 | 日丰企业集团 | 塑料管材 | 高新区 | 冷热水管材(绿色) | S3.2 dn25×3.5 | 2022年5月19日/- | 2022-08-15 | 合格 |  |  | 市监抽 | 市检测中心
153 | 通海县三和商贸有限公司 | 云南央博管业有限公司 | 塑料管材 | 通海县 | PP-R精品家装管(黑金刚系列) | S3.2 PN2.0 dn32×en4.4mm | 2022年1月1日/- | 2022-07-27 | 合格 |  |  | 市监抽 | 市检测中心
154 | 通海县三和商贸有限公司 | 云南央博管业有限公司 | 塑料管材 | 通海县 | PP-R精品家装管(黑金刚系列) | S2.5 PN2.5 dn25×4.2mm | 2022年6月18日/- | 2022-07-27 | 合格 |  |  | 市监抽 | 市检测中心
155 | 通海县三和商贸有限公司 | 云南央博管业有限公司 | 塑料管材 | 通海县 | PP-R精品家装管(黑金刚系列) | S2.5 PN2.5 dn20×en3.4mm | 2022年2月20日/- | 2022-07-27 | 合格 |  |  | 市监抽 | 市检测中心
156 | 澄江县思地建材经营部 | 云南联塑科技发展有限公司 | 塑料管材 | 澄江市 | 冷热水用聚丙烯(PP-R)管材 | S3.2 dn25×en3.5 | 2021年7月2日/- | 2022-08-02 | 合格 |  |  | 市监抽 | 市检测中心
157 | 澄江县思地建材经营部 | 云南联塑科技发展有限公司 | 塑料管材 | 澄江市 | 冷热水用聚丙烯(PP-R)管材 | S3.2 dn20×en2.8 | 2022年3月16日/- | 2022-08-02 | 合格 |  |  | 市监抽 | 市检测中心
158 | 澄江县思地建材经营部 | 云南联塑科技发展有限公司 | 塑料管材 | 澄江市 | 冷热水用聚丙烯(PP-R)管材 | S5 dn25×en2.3 | 2021年10月19日/- | 2022-08-02 | 合格 |  |  | 市监抽 | 市检测中心
159 | 华宁宁州红春五金经营部 | 云南联塑科技发展有限公司 | 塑料管材 | 华宁县 | 冷热水用聚丙烯(PP-R)管材 | S5 dn20×en2.0 | 2021年5月29日/- | 2022-08-03 | 合格 |  |  | 市监抽 | 市检测中心
160 | 华宁宁州红春五金经营部 | 云南联塑科技发展有限公司 | 塑料管材 | 华宁县 | 冷热水用聚丙烯(PP-R)管材 | S3.2 dn20×en2.8 | 2022年5月16日/- | 2022-08-03 | 合格 |  |  | 市监抽 | 市检测中心
161 | 华宁宁州红春五金经营部 | 云南联塑科技发展有限公司 | 塑料管材 | 华宁县 | 冷热水用聚丙烯(PP-R)管材 | S3.2 dn32×en4.4 | 2022年3月28日/- | 2022-08-03 | 合格 |  |  | 市监抽 | 市检测中心
162 | 元江县福吉五金机电物资经销部 | 云南联塑科技发展有限公司 | 塑料管材 | 元江县 | 冷热水用聚丙烯(PP-R)管材 | S3.2 dn20×en2.8 | 2022年5月7日/- | 2022-08-04 | 合格 |  |  | 市监抽 | 市检测中心
163 | 元江县福吉五金机电物资经销部 | 云南联塑科技发展有限公司 | 塑料管材 | 元江县 | 冷热水用聚丙烯(PP-R)管材 | S3.2 dn25×en3.5 | 2022年4月6日/- | 2022-08-04 | 合格 |  |  | 市监抽 | 市检测中心
164 | 元江县福吉五金机电物资经销部 | 云南联塑科技发展有限公司 | 塑料管材 | 元江县 | 冷热水用聚丙烯(PP-R)管材 | S3.2 dn32×en4.4 | 2022年3月15日/- | 2022-08-04 | 合格 |  |  | 市监抽 | 市检测中心
165 | 玉溪市均力预制厂 | 玉溪市均力预制厂 | 建材产品 | 红塔区 | 钢筋混凝土排水管(平口) | RCPⅡ 800×2000(mm) | 2022-02-01 | 2022-04-14 | 合格 |  |  | 市监抽 | 市检测中心
166 | 云南通海万家水泥制品有限公司 | 云南通海万家水泥制品有限公司 | 建材产品 | 通海县 | 钢筋混凝土排水管(平口) | RCPⅠ 800×2000(mm) | 2022-02-01 | 2022-04-15 | 合格 |  |  | 市监抽 | 市检测中心
167 | 云南省活发集团刘总旗水泥有限公司 | 云南省活发集团刘总旗水泥有限公司 | 建材产品 | 红塔区 | 钢筋混凝土排水管(平口) | RCPⅠ 500×2000(mm) | 2020-04-01 | 2022-07-15 | 合格 |  |  | 市监抽 | 市检测中心
168 | 云南省活发集团刘总旗水泥有限公司 | 云南省活发集团刘总旗水泥有限公司 | 建材产品 | 红塔区 | 钢筋混凝土排水管(平口) | RCPⅠ 400×2000(mm) | 2021-11-01 | 2022-07-15 | 合格 |  |  | 市监抽 | 市检测中心
169 | 峨山万和建材有限公司 | 峨山万和建材有限公司 | 建材产品 | 峨山县 | 烧结普通砖(页岩砖) | 240×115×53(mm) | 2022年4月12日/- | 2022-04-12 | 合格 |  |  | 市监抽 | 市检测中心
170 | 峨山华丰金属材料有限公司 | 峨山华丰金属材料有限公司 | 建材产品 | 峨山县 | 烧结普通砖(页岩砖)) | 240×115×53(mm) | 2022年4月12日/- | 2022-04-13 | 合格 |  |  | 市监抽 | 市检测中心
171 | 云南省福乐新型建材有限公司 | 云南省福乐新型建材有限公司 | 建材产品 | 峨山县 | 烧结普通砖(页岩砖) | 240×115×53(mm) | 2022年4月13日/- | 2022-04-13 | 合格 |  |  | 市监抽 | 市检测中心
172 | 红塔区北城镇吉利免烧砖厂 | 红塔区北城镇吉利免烧砖厂 | 建材产品 | 红塔区 | 混凝土实心砖 | 240×115×53(mm) | 2022年3月10日/- | 2022-04-14 | 合格 |  |  | 市监抽 | 市检测中心
173 | 玉溪硕龙科技发展有限公司 | 玉溪硕龙科技发展有限公司 | 建材产品 | 红塔区 | 透水路面砖 | 600×300×60(mm) | 2022年1月18日/- | 2022-04-14 | 合格 |  |  | 市监抽 | 市检测中心
174 | 红塔区光和水泥制品厂 | 红塔区光和水泥制品厂 | 建材产品 | 红塔区 | 混凝土实心砖 | 240×115×53(mm) | 2022年3月16日/- | 2022-04-19 | 合格 |  |  | 市监抽 | 市检测中心
175 | 澄江县金威建材有限公司 | 澄江县金威建材有限公司 | 建材产品 | 澄江县 | 混凝土实心砖 | 240×115×53(mm) | 2021年8月1日/- | 2022-04-20 | 合格 |  |  | 市监抽 | 市检测中心
176 | 澄江知明轻型建材有限公司 | 澄江知明轻型建材有限公司 | 建材产品 | 澄江县 | 混凝土实心砖 | 240×115×53(mm) | 2022年1月20日/- | 2022-04-20 | 合格 |  |  | 市监抽 | 市检测中心
177 | 华宁县子涵建材有限责任公司 | 华宁县子涵建材有限责任公司 | 建材产品 | 华宁县 | 混凝土实心砖 | 240×115×53(mm) | 2022年3月18日/- | 2022-04-21 | 合格 |  |  | 市监抽 | 市检测中心
178 | 玉溪市江川区国城新型墙材有限公司 | 玉溪市江川区国城新型墙材有限公司 | 建材产品 | 江川区 | 烧结普通砖(粘土砖) | 240×115×53(mm) | 2022年6月12日/- | 2022-06-16 | 合格 |  |  | 市监抽 | 市检测中心
179 | 江川区博远建筑材料厂 | 江川区博远建筑材料厂 | 建材产品 | 江川区 | 混凝土实心砖 | 240×115×53(mm) | 2022年3月10日/- | 2022-06-17 | 合格 |  |  | 市监抽 | 市检测中心
180 | 新平珍宝工贸有限公司 | 新平珍宝工贸有限公司 | 建材产品 | 新平县 | 钢筋混凝土排水管(平口) | RCPⅠ 600×2000(mm) | 2022-06-01 | 2022-08-10 | 合格 |  |  | 市监抽 | 市检测中心
181 | 新平珍宝工贸有限公司 | 新平珍宝工贸有限公司 | 建材产品 | 新平县 | 钢筋混凝土排水管(平口) | RCPⅠ 400×2000(mm) | 2022-07-01 | 2022-08-10 | 合格 |  |  | 市监抽 | 市检测中心
182 | 新平珍宝工贸有限公司 | 新平珍宝工贸有限公司 | 建材产品 | 新平县 | 钢筋混凝土排水管(平口) | RCPⅠ 300×2000(mm) | 2022-06-01 | 2022-08-10 | 合格 |  |  | 市监抽 | 市检测中心
183 | 元江县洁净水泥构件有限公司 | 元江县洁净水泥构件有限公司 | 建材产品 | 元江县 | 钢筋混凝土排水管(平口) | RCPⅡ 800×2000(mm) | 2022年4月30日 | 2022-08-31 | 合格 |  |  | 市监抽 | 市检测中心
184 | 元江县潼渝水泥制品加工厂 | 元江县潼渝水泥制品加工厂 | 建材产品 | 元江县 | 钢筋混凝土排水管 | RCPⅠ 500×2000(mm) | 2022年6月30日 | 2022-08-31 | 合格 |  |  | 市监抽 | 市检测中心
185 | 易门鼎恒预制构件厂 | 易门鼎恒预制构件厂 | 建材产品 | 易门县 | 钢筋混凝土排水管(平口) | RCPⅠ 600×2000(mm) | 2022年7月/- | 2022-09-14 | 合格 |  |  | 市监抽 | 市检测中心
186 | 新平龙树新型建材有限公司 | 新平龙树新型建材有限公司 | 建材产品 | 新平县 | 烧结普通砖(页岩砖) | 240×115×53(mm) | 2022年7月20日/- | 2022-08-10 | 合格 |  |  | 市监抽 | 市检测中心
187 | 新平德润新型建材有限公司 | 新平德润新型建材有限公司 | 建材产品 | 新平县 | 烧结普通砖(页岩砖) | 240×115×53(mm) | 2022年8月1日/- | 2022-08-10 | 合格 |  |  | 市监抽 | 市检测中心
188 | 易门建城新型墙材有限责任公司 | 易门建城新型墙材有限责任公司 | 建材产品 | 易门县 | 烧结普通砖(页岩砖) | 240×115×53(mm) | 2022年8月12日/- | 2022-08-17 | 合格 |  |  | 市监抽 | 市检测中心
189 | 易门火丰新型墙体材料有限公司 | 易门火丰新型墙体材料有限公司 | 建材产品 | 易门县 | 烧结普通砖(页岩砖) | 240×115×53(mm) | 2022年8月16日/- | 2022-08-17 | 合格 |  |  | 市监抽 | 市检测中心
190 | 易门金页新型建材有限公司 | 易门金页新型建材有限公司 | 建材产品 | 易门县 | 烧结普通砖(页岩砖) | 240×115×53(mm) | 2022年8月12日/- | 2022-08-17 | 合格 |  |  | 市监抽 | 市检测中心
191 | 玉溪恒众新型墙材有限公司 | 玉溪恒众新型墙材有限公司 | 建材产品 | 江川区 | 烧结普通砖(粘土砖) | 240×115×53(mm) | 2022年8月30日/- | 2022-08-30 | 合格 |  |  | 市监抽 | 市检测中心
192 | 玉溪方正新型建材有限公司 | 玉溪方正新型建材有限公司 | 建材产品 | 红塔区 | 蒸压加气混凝土砌块 | 600×200×200(mm) | 2022.8.2/- | 2022-08-09 | 合格 |  |  | 市监抽 | 市检测中心
193 | 云南省活发集团大营街水泥制造有限公司 | 云南省活发集团大营街水泥制造有限公司 | 建材产品 | 红塔区 | 蒸压加气混凝土砌块 | 600×200×200(mm) | 2022.7.26/- | 2022-08-09 | 合格 |  |  | 市监抽 | 市检测中心
194 | 云南新粤新型建筑材料制造有限公司 | 云南新粤新型建筑材料制造有限公司 | 建材产品 | 新平县 | 蒸压加气混凝土砌块 | 600×200×240(mm) | 2022.7.4/- | 2022-08-10 | 合格 |  |  | 市监抽 | 市检测中心
195 | 易门洪一工贸有限公司 | 易门洪一工贸有限公司 | 建材产品 | 易门县 | 蒸压加气混凝土砌块 | 600×200×200(mm) | 2022.8.14/- | 2022-08-17 | 合格 |  |  | 市监抽 | 市检测中心
196 | 元江县云旺水泥制品有限公司 | 元江县云旺水泥制品有限公司 | 建材产品 | 元江县 | 混凝土实心砖 | 240×115×53(mm) | 2022.7.2/- | 2022-08-31 | 合格 |  |  | 市监抽 | 市检测中心
197 | 元江县文亮砖业有限责任公司 | 元江县文亮砖业有限责任公司 | 建材产品 | 元江县 | 混凝土实心砖 | 240×115×53(mm) | 2022.5.22/- | 2022-08-31 | 合格 |  |  | 市监抽 | 市检测中心
198 | 易门瑞鑫建材有限责任公司 | 易门瑞鑫建材有限责任公司 | 建材产品 | 易门县 | 混凝土实心砖 | 240×115×53(mm) | 2022.2.18/- | 2022-08-17 | 合格 |  |  | 市监抽 | 市检测中心
199 | 玉溪市活发新型环保材料有限公司 | 玉溪市活发新型环保材料有限公司 | 建材产品 | 红塔区 | 混凝土实心砖 | 240×115×53(mm) | 2022.7.20/- | 2022-08-09 | 合格 |  |  | 市监抽 | 市检测中心
200 | 高新区天森建材经营部 | 可耐福新型建筑材料(重庆有限公司) | 建材产品 | 红塔区 | 普通纸面石膏板 | PJ 2400×1200×9.5(mm) | 2022.9.14/48 | 2022-09-20 | 合格 |  |  | 市监抽 | 市检测中心
201 | 高新区顺利民装饰材料经营部 | 泰山石膏(云南)有限公司 | 建材产品 | 红塔区 | 普通纸面石膏板 | PJ 2400×1200×9.5(mm) | 2022.9.11/质检229 | 2022-09-20 | 合格 |  |  | 市监抽 | 市检测中心
202 | 玉溪市高新区森美装饰材料经营部 | 泰山石膏(云南)有限公司 | 建材产品 | 红塔区 | 普通纸面石膏板 | PJ 2400×1200×9.5(mm) | 2022.3.30/质检229 | 2022-09-20 | 合格 |  |  | 市监抽 | 市检测中心
203 | 玉溪高新区华沁装饰材料经营部 | 泰山石膏(云南)有限公司 | 建材产品 | 红塔区 | 普通纸面石膏板 | PJ 2400×1200×9.5(mm) | 2022.9.7/质检230 | 2022-09-28 | 合格 |  |  | 市监抽 | 市检测中心
204 | 红塔区福泰建材经营部 | 泰山石膏(云南)有限公司 | 建材产品 | 红塔区 | 普通纸面石膏板 | PJ 2400×1200×9.5(mm) | 2022.9.11/质检229 | 2022-09-28 | 合格 |  |  | 市监抽 | 市检测中心
205 | 玉溪东亿建材有限公司 | 玉溪东亿建材有限公司 | 建材产品 | 红塔区 | 钢筋混凝土排水管(平口) | RCPⅡ 800×2000(mm) | 2022年8月/- | 2022-10-12 | 合格 |  |  | 市监抽 | 市检测中心
206 | 玉溪市江川区凤凰山水泥有限责任公司 | 玉溪市江川区凤凰山水泥有限责任公司 | 水泥 | 江川区 | 矿渣硅酸盐水泥 | P.S.A 32.5 50kg/袋 | 出厂日期：2022年6月15日/- | 2022-06-17 | 合格 |  |  | 市监抽 | 市检测中心
207 | 云南省活发集团大营街水泥制造有限公司 | 云南省活发集团大营街水泥制造有限公司 | 水泥 | 红塔区 | 普通硅酸盐水泥 | P.O 42.5 散装 | 出厂日期：2022年7月13日/- | 2022-07-14 | 合格 |  |  | 市监抽 | 市检测中心
208 | 玉溪市桥龙水泥有限公司 | 玉溪市桥龙水泥有限公司 | 水泥 | 红塔区 | 普通硅酸盐水泥 | P.O 42.5 散装 | 出厂日期：2022年7月14日/- | 2022-07-14 | 合格 |  |  | 市监抽 | 市检测中心
209 | 云南省活发集团刘总旗水泥有限公司 | 云南省活发集团刘总旗水泥有限公司 | 水泥 | 红塔区 | 普通硅酸盐水泥 | P.O 42.5 散装 | 出厂日期：2022年7月14日/22F5176 | 2022-07-15 | 合格 |  |  | 市监抽 | 市检测中心
210 | 云南省通海秀山水泥有限责任公司 | 云南省通海秀山水泥有限责任公司 | 水泥 | 通海县 | 矿渣硅酸盐水泥 | P.S.A 32.5/散装 | 出厂日期：2022年7月15日/- | 2022-07-27 | 合格 |  |  | 市监抽 | 市检测中心
211 | 通海鉷泰建材有限公司里山水泥厂 | 通海鉷泰建材有限公司里山水泥厂 | 水泥 | 通海县 | 矿渣硅酸盐水泥 | P.S.A 32.5 | 出厂日期：2022年7月21日/- | 2022-07-27 | 合格 |  |  | 市监抽 | 市检测中心
212 | 云南澄江华荣水泥有限责任公司 | 云南澄江华荣水泥有限责任公司 | 水泥 | 澄江县 | 普通硅酸盐水泥 | P.O 42.5 散装 | 出厂日期：2022年7月27日/E0422193 | 2022-07-28 | 合格 |  |  | 市监抽 | 市检测中心
213 | 华宁玉珠水泥有限公司 | 华宁玉珠水泥有限公司 | 水泥 | 华宁县 | 普通硅酸盐水泥 | P.O 42.5 散装 | 出厂日期：2022年7月28日/424C277 | 2022-07-29 | 合格 |  |  | 市监抽 | 市检测中心
214 | 通海嘉宇水泥有限公司 | 通海嘉宇水泥有限公司 | 水泥 | 通海县 | 普通硅酸盐水泥 | P.O 42.5 | 出厂日期：2022年7月15日/- | 2022-07-27 | 合格 |  |  | 市监抽 | 市检测中心
215 | 峨山宏峰建材有限责任公司 | 峨山宏峰建材有限责任公司 | 水泥 | 峨山县 | 普通硅酸盐水泥 | P.O 42.5/散装 | 出厂日期：2022年7月30日/- | 2022-08-02 | 合格 |  |  | 市监抽 | 市检测中心
216 | 新平灜洲水泥有限公司 | 新平灜洲水泥有限公司 | 水泥 | 新平县 | 普通硅酸盐水泥 | P.O 42.5/散装 | 出厂日期：2022年8月9日/- | 2022-08-09 | 合格 |  |  | 市监抽 | 市检测中心
217 | 云南中瑞(集团)建材有限公司 | 云南中瑞(集团)建材有限公司 | 水泥 | 易门县 | 矿渣硅酸盐水泥 | P.S.A 32.5 50kg/袋 | 出厂日期：2022年8月18日/A0807 | 2022-08-18 | 合格 |  |  | 市监抽 | 市检测中心
218 | 玉溪新平永发新型建材有限公司 | 玉溪新平永发新型建材有限公司 | 水泥 | 新平县 | 矿渣硅酸盐水泥 | P.S.A 32.5 50kg/袋 | 出厂日期：2022年8月10日/P3D22041 | 2022-08-11 | 合格 |  |  | 市监抽 | 市检测中心
219 | 云南易门大椿树水泥有限责任公司 | 云南易门大椿树水泥有限责任公司 | 水泥 | 易门县 | 普通硅酸盐水泥 | P.O 42.5 散装 | 出厂日期：2022年8月18日/R220833 | 2022-08-18 | 合格 |  |  | 市监抽 | 市检测中心
220 | 易门县东源水泥有限公司 | 易门县东源水泥有限公司 | 水泥 | 易门县 | 矿渣硅酸盐水泥 | P.S.A 32.5 50kg/袋 | 出厂日期：2022年8月16日/P-818 | 2022-08-18 | 合格 |  |  | 市监抽 | 市检测中心
221 | 元江县永发水泥有限公司 | 元江县永发水泥有限公司 | 水泥 | 元江县 | 普通硅酸盐水泥 | P.O 42.5 散装 | 出厂日期：2022年8月30日/SP422235 | 2022-08-31 | 合格 |  |  | 市监抽 | 市检测中心
222 | 新平县宝山水泥有限公司 | 新平县宝山水泥有限公司 | 水泥 | 元江县 | 矿渣硅酸盐水泥 | P.S.A 32.5 50kg/袋 | 出厂日期：2022年8月21日/A8-03 | 2022-09-01 | 合格 |  |  | 市监抽 | 市检测中心
223 | 云南玉溪玉昆钢铁集团有限公司 | 云南玉溪玉昆钢铁集团有限公司 | 金属材料 | 红塔区 | 热轧光圆钢筋 | φ8（mm）盘卷 | 2022.6.27/226043733 | 2022-07-26 | 合格 |  |  | 市监抽 | 市检测中心
224 | 云南玉溪玉昆钢铁集团有限公司 | 云南玉溪玉昆钢铁集团有限公司 | 金属材料 | 红塔区 | 热轧带肋钢筋 | φ14（mm）直条 | 2022.7.09/2210652607 | 2022-07-26 | 合格 |  |  | 市监抽 | 市检测中心
225 | 玉溪新兴钢铁有限公司 | 玉溪新兴钢铁有限公司 | 金属材料 | 红塔区 | 热轧带肋钢筋 | φ12（mm） | 2022.7.26/L62270853 | 2022-07-26 | 合格 |  |  | 市监抽 | 市检测中心
226 | 玉溪新兴钢铁有限公司 | 玉溪新兴钢铁有限公司 | 金属材料 | 红塔区 | 热轧带肋钢筋 | φ16（mm） | 2022.6.18/L62260536 | 2022-07-26 | 合格 |  |  | 市监抽 | 市检测中心
227 | 玉溪汇溪金属铸造制品有限公司 | 玉溪汇溪金属铸造制品有限公司 | 金属材料 | 红塔区 | 热轧带肋钢筋 | φ10mm | -/22810405 | 2022-08-12 | 合格 |  |  | 市监抽 | 市检测中心
228 | 玉溪汇溪金属铸造制品有限公司 | 玉溪汇溪金属铸造制品有限公司 | 金属材料 | 红塔区 | 热轧带肋钢筋 | φ6mm | -/22810386 | 2022-08-12 | 合格 |  |  | 市监抽 | 市检测中心
229 | 云南玉溪仙福钢铁(集团)有限公司 | 云南玉溪仙福钢铁(集团)有限公司 | 金属材料 | 红塔区 | 热轧光圆钢筋 | φ10mm | 2022.8.19/22022080901 | 2022-09-01 | 合格 |  |  | 市监抽 | 市检测中心
230 | 云南玉溪仙福钢铁(集团)有限公司 | 云南玉溪仙福钢铁(集团)有限公司 | 金属材料 | 红塔区 | 热轧带肋钢筋 | φ8mm | 2022.8.23/22022081055 | 2022-09-01 | 合格 |  |  | 市监抽 | 市检测中心
231 | 易门龙泉聚源建材经营部 | 云南玉溪玉昆钢铁集团有限公司 | 金属材料 | 易门县 | 热轧带肋钢筋 | φ10mm | -/2081016121 | 2022-04-26 | 合格 |  |  | 市监抽 | 市检测中心
232 | 易门龙泉聚源建材经营部 | 云南玉溪玉昆钢铁集团有限公司 | 金属材料 | 易门县 | 热轧带肋钢筋 | φ12mm | -/2110261222 | 2022-04-26 | 合格 |  |  | 市监抽 | 市检测中心
233 | 云南滇虹太阳能科贸有限公司 | 云南滇虹太阳能科贸有限公司 | 太阳能热水器 | 玉溪市 | 家用太阳能热水系统 | Q-B-J-1-155/2.65/0.05 | 2022年3月26日 | 2022-09-06 | 合格 |  |  | 市监抽 | 市检测中心
234 | 云南省玉溪市太标太阳能设备有限公司 | 云南省玉溪市太标太阳能设备有限公司 | 太阳能热水器 | 玉溪市 | 家用太阳能热水器 | Q-B-J-1-150/2.48/0.05 | 2022年9月1日 | 2022-09-07 | 合格 |  |  | 市监抽 | 市检测中心
235 | 云南省玉溪市太标太阳能设备有限公司 | 云南省玉溪市太标太阳能设备有限公司 | 太阳能热水器 | 玉溪市 | 家用太阳能热水器 | Q-B-J-1-220/3.75/0.05 | 2022年9月1日 | 2022-09-07 | 合格 |  |  | 市监抽 | 市检测中心
236 | 云南省玉溪市太标太阳能设备有限公司 | 云南省玉溪市太标太阳能设备有限公司 | 太阳能热水器 | 玉溪市 | 全玻璃真空太阳集热管 | QB-SS-AI-Nx/Cu-47/58-1800 | 2022年9月3日/- | 2022-09-07 | 合格 |  |  | 市监抽 | 市检测中心
237 | 玉溪市兴红太阳能设备有限公司 | 玉溪市兴红太阳能设备有限公司 | 太阳能热水器 | 玉溪市 | 家用太阳能热水器 | Q-B-J-1-172/2.95/0.05 | 2022年9月5日 | 2022-09-07 | 合格 |  |  | 市监抽 | 市检测中心
238 | 云南南鹰陶瓷有限公司 | 云南南鹰陶瓷有限公司 | 陶瓷砖 | 易门县 | 安居美家通体大理石(地砖) | 800×800×10(mm) | 2022年5月8日/- | 2022-06-09 | 合格 |  |  | 市监抽 | 市检测中心
239 | 易门嘉禾瓷业有限公司 | 易门嘉禾瓷业有限公司 | 陶瓷砖 | 易门县 | 馨动昆仑玉陶瓷砖 | 800×800×10.5(mm) | 2022年7月20日/- | 2022-07-20 | 合格 |  |  | 市监抽 | 市检测中心
240 | 云南易门金瑞陶瓷有限公司 | 云南易门金瑞陶瓷有限公司 | 陶瓷砖 | 易门县 | 锦瑞陶瓷 | 400×800×7.4(mm) | 2022年8月16日/- | 2022-08-16 | 合格 |  |  | 市监抽 | 市检测中心
241 | 云南易门宏都陶瓷有限公司 | 云南易门宏都陶瓷有限公司 | 陶瓷砖 | 易门县 | 罗马贵族陶瓷 | 300×600×7.8(mm) | 2022年3月28日/- | 2022-08-16 | 合格 |  |  | 市监抽 | 市检测中心
242 | 云南昌佳陶瓷有限公司 | 云南昌佳陶瓷有限公司 | 陶瓷砖 | 易门县 | 锐界通体仿古砖 | 600×600×10(mm) | 2022年8月6日/- | 2022-08-17 | 合格 |  |  | 市监抽 | 市检测中心
243 | 易门金源陶瓷有限公司 | 易门金源陶瓷有限公司 | 陶瓷砖 | 易门县 | 杰梵诺陶瓷 | 300×600×8(mm) | 2022年7月5日/- | 2022-08-17 | 合格 |  |  | 市监抽 | 市检测中心
244 | 易门金源陶瓷有限公司 | 易门金源陶瓷有限公司 | 陶瓷砖 | 易门县 | 卓美雅陶瓷 | 300×600×9.2(mm) | 2022年4月25日/- | 2022-08-17 | 合格 |  |  | 市监抽 | 市检测中心
245 | 云南远方陶瓷有限公司 | 云南远方陶瓷有限公司 | 陶瓷砖 | 易门县 | 玖玖顺陶瓷 | 300×600×8(mm) | 2022年8月17日/- | 2022-08-17 | 合格 |  |  | 市监抽 | 市检测中心
246 | 云南易门国星瓷业有限责任公司 | 云南易门国星瓷业有限责任公司 | 陶瓷砖 | 易门县 | 马克奥汀陶瓷 | 800×800×11(mm) | 2022年8月17日/- | 2022-08-17 | 合格 |  |  | 市监抽 | 市检测中心
247 | 云南易门国星瓷业有限责任公司 | 云南易门国星瓷业有限责任公司 | 陶瓷砖 | 易门县 | 奥博仕家陶瓷 | 400×800×7.5(mm) | 2022年6月1日/- | 2022-08-17 | 合格 |  |  | 市监抽 | 市检测中心
248 | 云南亚欧瓷业有限公司 | 云南亚欧瓷业有限公司 | 陶瓷砖 | 易门县 | 恒辉瓷砖 | 300×600×9.0(mm) | 2022年8月18日/- | 2022-08-18 | 合格 |  |  | 市监抽 | 市检测中心
249 | 易门富捷陶瓷有限公司 | 易门富捷陶瓷有限公司 | 陶瓷砖 | 易门县 | 欧妮诺陶瓷 | 800×800×10.5(mm) | 2022年8月18日/- | 2022-08-18 | 合格 |  |  | 市监抽 | 市检测中心
250 | 易门富捷陶瓷有限公司 | 易门富捷陶瓷有限公司 | 陶瓷砖 | 易门县 | 朗目陶瓷 | 600×600×9.0(mm) | 2022年7月30日/- | 2022-08-18 | 合格 |  |  | 市监抽 | 市检测中心